## 胶黏剂
類別 CATEGORY | 產品名稱 PRODUCT CODE | 說明 DESCRIPTION | 外觀 APPEARANCE | 粘度 CPS/25℃ | 包裝規格 PACKAGE | 用途與特性 APPLICATION & CHARACTERISTICS
無苯接著劑（PU系列） TOLUENE-FREE POLYURETHANE ADHESIVES | U-548F | 無苯PU接著劑 Toluene-Free PU Adhesive | 透明粘稠液 Transparent viscous liquid | 1600±200 | 15KG/桶 | 用於天然皮、PVC、PU、橡膠、EVA，初期性佳，耐黃變特佳 For bonding leather、PVC、 PU、rubber、EVA， Good initial bonding strength, excellent yellowing resistance
| HD/TL-87 | 無苯PU接著劑 Toluene-Free PU Adhesive | 白濁粘稠液 Misty viscous liquid | 2000±200 | 15KG/桶 | 用於天然皮、PVC、PU、橡膠、EVA,初期性佳，高固成份，耐黃變特佳 For bonding leather、PVC、PU、rubber、EVA， Good initial bonding strength & tack, excellent yellowing resistance
| HD/TL-88 | 無苯PU接著劑 Toluene-Free PU Adhesive | 透明粘稠液 Transparent viscous liquid | 1600±200 | 15KG/桶 | 用於天然皮、PVC、PU、橡膠、EVA,初期性佳，Tack好，耐黃變特佳 For bonding leather、PVC、PU、rubber、EVA， Good initial bonding strength & tack, excellent yellowing resistance
| HD/TL-89 | 無苯PU接著劑 Toluene-Free PU Adhesive | 透明粘稠液 Transparent viscous liquid | 1600±200 | 15KG/桶 | 用於天然皮、PVC、PU、橡膠、EVA,初期性佳，Tack好，耐黃變特佳 For bonding leather、PVC、PU、rubber、EVA， Good initial bonding strength & tack, excellent yellowing resistance
| 冷補膠 | 無苯PU接著劑 Toluene-Free PU Adhesive | 白濁粘稠液 Misty viscous liquid | 1500±200 |  | 適用於各種材質之接著，耐黃佳，TackT長（冷補膠） For bonding of marious material.Non yellowing.Long tack time.
| HD/TL-680 | 無苯PU接著劑 Toluene-Free PU Adhesive | 無色透明液體 Colorless transparent liquid | 3000±200 | 15KG/桶 | 適用於鞋面內裏防水用途，柔軟性佳，高固成份 For inner lining waterproof,High solid content,Good softness.
| HD/TL-681 | 無苯PU接著劑 Toluene-Free PU Adhesive | 白濁粘稠液 Misty viscous liquid | 1600±200 | 15KG/桶 | 適用於成型防水用途，柔軟性佳，高固成份 For moulding waterproof,High solid content,Good softness.
| HD/TL-235 | 架橋劑、真皮處理劑 Cross-linker/ Genuine leather Primer | 無色透明液體 Colorless transparent liquid | 1100±200 | 15KG/桶 | 第一次用膠，滲透性好，耐水解性佳 For first coat,Good wetting and resistance to hydrolysis.
| HD/TL-236 | 架橋劑、真皮處理劑 Cross-linker/ Genuine leather Primer | 微黃色透明液體 light yellow transparent liquid | 1100±200 | 15KG/桶 | 第一次用膠，滲透性好，耐水解性佳 For first coat,Good wetting and resistance to hydrolysis.
水性膠系列 WATER-BASED CEMENT SYSTEM | HD/TL-W888 | 水性接著劑 Water-Based Adhesive | 白色粘稠液 White viscous liquid | 10000±2000 | 15KG/桶 | 用於 EVA 、PU、橡膠、天然皮等,環保，耐黃性佳，可使用時間長，初期接著力佳 For bonding EVA,PU,Rubber,natural leather etc,Environmental friendly.Good yellowing resistance.Long pot-life. Good initial bonding strength.
| HD/TL-W889 | 水性接著劑 Water-Based Adhesive | 白色粘稠液 White viscous liquid | 9000±2000 | 15KG/桶 | 用於 EVA 、PU、橡膠、天然皮等,環保，耐黃性佳，可使用時間長，初期接著力佳 For bonding EVA,PU,Rubber,natural leather etc,Environmental friendly.Good yellowing resistance.Long pot-life. Good initial bonding strength.
| HD/TL-W105 | 水性清潔劑 Water-Based Cleaner | 無色透明液體 Colorless transparent liquid | 10以下 | 15KG/桶 | 鞋面去污效果好，乾燥較慢 For shoe surface cleaning. Long drying time.
| HD/TL-W8250 | 水性黃膠 Water-based neoprene | 乳黃色粘稠液 Misty yellow viscous liquid | 5000±1000 | 15KG/桶 | 適用於針車、結幫、折邊等，環保無公害 For stitching,lasting,edge folding,Environmentally safe.
| HD/TL-W782 | 水性Molded EVA處理劑 Water-based Molded EVA Primer | 白色液體 White liquid | 10以下 | 15KG/桶 | 處理Molded EVA、射出EVA,初期性佳，耐黃變性好,必須經UV照射, Treat Molded EVA, Injection EVA,Good initial strength and yellowing resistance,Must use UV light.
| UV-W66 | 水性UV處理劑 Water-based UV Primer | 白濁粘液 Misty viscous liquid | 10以下 | 15KG/桶 | 對Molded EVA不打粗表面處理，必須經過UV照射，效果佳。 For treating of non-roughed Molded EVA. Need UV lighting process.
| PR-029A | 水性橡膠處理劑 Water-based Rubber Primer | 無色透明液體 Colorless transparent liquid | 10以下 | 15KG/桶 | 對橡膠、耐黃性佳，須添加B粉1.5-2%使用 For treating of rubber,Good yellowing resistance,Add1.5-2%B powder
| HD/TL-W001A | 水性橡膠處理劑 Water-based Rubber Primer | 無色透明液體 Colorless transparent liquid | 10以下 | 3KG/罐 | 對橡膠、TPR處理效果佳，耐黃性佳，須添加B粉1.5-2%使用 For treating of rubber,TPR,Good yellowing resistance,Add1.5-2%B powder.
| HD/TL-W110 | 水性PU/PVC/TPU處理劑 Water-based PU/PVC/TPU Primer | 白濁粘液 Misty viscous liquid | 10以下 | 15KG/桶 | 對PU、PVC、TPU處理效果佳，乾燥较慢 Good treatment performance for PU/PVC/TPU.Long drying time.
環保噴膠 ENVIRONMENTAL PROTECTION SPRAY ADHESIVES | HD/TL-185H | 環保噴膠 Environmental protection spray adhesive | 淡黃色透明粘稠液 Light yellow transparent viscous liquid | 160-220 | 15KG/桶 | 適用於裏布、泡棉、皮革、木材、紙器、塑膠等接著，操作容易，初期性佳 For bonding of fabric,foam gasket,leather,textile timber,paper works,plastic.easy to use,good initial bonding.
| HD/TL-185H-1 | 環保噴膠 Environmental protection spray adhesive | 淡黃色透明粘稠液 Light yellow transparent viscous liquid | 220-280 | 15KG/桶 | 適用於裏布、泡棉、皮革、木材、紙器、塑膠等接著，操作容易，初期性佳 For bonding of fabric,foam gasket,leather,textile timber,paper works,plastic.easy to use,good initial bonding.
| HD/TL-185H-2 | 環保噴膠 Environmental protection spray adhesive | 透明粘稠液 Transparent viscous liquid | 160-220 | 15KG/桶 | 適用於裏布、泡棉、皮革、木材、紙器、塑膠等接著，操作容易，耐黃性佳，初期性佳For bonding of fabric,foam gasket,leather,textile timber,paper works,plastic.easy to use,non yellowing,good initial bonding.
| HD/TL-216F-1 | 環保噴膠 Environmental protection spray adhesive | 淡黃色透明粘稠液 Light yellow transparent viscous liquid | 160-220 | 15KG/桶 | 適用於裏布、泡棉、皮革、木材、紙器、塑膠等接著，操作容易，初期性佳 For bonding of fabric,foam gasket,leather,textile timber,paper works,plastic.easy to use,good initial bonding.
| HD/TL-186H | 環保補強膠 Environmental protection reinforcer | 淡黃色透明粘稠液 Light yellow transparent viscous liquid | 5000±500 | 15KG/桶 | 適用於裏布、泡棉、皮革、木材、紙器、塑膠等接著，操作容易，初期性佳 For bonding of fabric,foam gasket,leather,textile timber,paper works,plastic.easy to use,good initial bonding.
| HD/TL-W185 | 水性噴膠 Water-Based Spray Adhesive | 白濁粘稠液 Misty viscous liquid | 160-220 | 15KG/桶 | 適用於裏布、泡棉、皮革、木材、紙器、塑膠等接著，操作容易，耐黃性佳，初期性佳For bonding of fabric,foam gasket,leather,textile timber,paper works,plastic.easy to use,non yellowing,good initial bonding.
接著劑 （CR系列） | HD/TL-651 | 聚合CR接著劑 Graft CR Adhesive | 淡黃色粘稠液 Light yellow viscous liquid | 3000±500 | 15KG/桶 | 用於天然皮、布、EVA、橡膠、TPR,初期好，抗張力強，外觀佳 For bonding leather, canvas, EVA,rubber,TPR,Good initial and good repulsive force,Light color.
| HD/TL-652 | 聚合CR接著劑 Graft CR Adhesive | 淡黃色粘稠液 Light yellow viscous liquid | 5000±500 | 15KG/桶 | 用於天然皮、布、EVA、橡膠、TPR,初期好，粘性維持時間長，外觀佳，塗刷性好 For bonding leather, canvas, EVA,rubber,TPR,Good initial and long tack time,Light color,Easy brushing.
| HD/TL-650 | 無苯萬能膠（黃膠） Toluene-Free CR Adhesive | 淡黃色粘稠液 Light yellow viscous liquid | 5000±500 | 15KG/桶 | 無苯多功能黃膠，使用方便，粘性維持時間長 For bonding of wrapping sock line etc,Easy to use,Long tack time,Non-Toluene.
| HD/TL-8210 | 無苯貼合膠 Toluene-free Joint adhesives | 透明粘稠液 Transparent viscous liquid | 2200±200 | 15KG/桶 | 適用於布、EVA、橡膠發泡等貼合及熱壓成型，高溫不變色，用於機械塗布，單面上膠 For bonding of Leather,EVA and rubber,For hot press assembling,Non discoloration in high temperature,Suitable for rouer coating.
| HD/TL-8220 | 無苯萬能膠（黃膠） Toluene-Free CR Adhesive | 淡黃色粘稠液 Light yellow viscous liquid | 2500±200 | 15KG/桶 | 無苯多功能黃膠，使用方便，粘性維持時間 For bonding of wrapping sock line etc,Easy to use,Long tack time,Non-Toluene.
| HD/TL-8250 | 無苯萬能膠（黃膠） Toluene-Free CR Adhesive | 淡黃色粘稠液 Light yellow viscous liquid | 4000±500 | 15KG/桶 | 無苯多功能黃膠，使用方便，粘性維持時間長，外觀佳 For bonding of wrapping sock line etc,Easy to use,Long tack time,Light color,Non-Toluene.
| HD/TL-8260 | 無苯萬能膠（黃膠） Toluene-Free CR Adhesive | 淡黃色粘稠液 Light yellow viscous liquid | 3000±500 | 15KG/桶 | 無苯多功能黃膠，使用方便，粘性維持時間長，外觀佳 For bonding of wrapping sock line etc,Easy to use,Long tack time,Light color,Non-Toluene.
其他產品 OTHER SPECIAL PRODUCTS | C-1000 | 熱熔膠 Hot melt adhesive | 淡黃色塊狀 Light yellow lump | 2000±200 | 10KG/箱 | 適用於皮料、裏布、泡棉、EVA、PVC, TACK長 For bonding of Leather, Fabric, Foam, EVA, PVC, Long tack time.
| C-1400 | 熱熔膠 Hot melt adhesive | 無色半透明液體 Colorless translucent liquid | 3000±200 | 10KG/箱 | 適用於皮料、裏布、泡棉、EVA、PVC，康特，开放时间一般 For bonding of Leather, Fabric, Foam, EVA, PVC, Counter, normal tack time.
| HD/TL-998 | 熱熔膠 Hot melt adhesive | 淡黃色塊狀 Light yellow lump | 2200±200 | 10KG/箱 | 適用於皮料、裏布、PVC等材質折邊，高粘度 For folding of Leather,Fabric,Foam,PVC,High viscosity
| HD/TL-998-1 | 熱熔膠 Hot melt adhesive | 白濁色塊狀 Milky lump | 2200±200 | 10KG/箱 | 適用於皮料、裏布、泡棉、EVA、PVC，高粘度，初期性佳，TACK長 For bonding of Leather,Fabric,Foam,EVA,PVC,High viscosity,Good initial bonding strength,Long tack time.
| HD/TL-108 | 粉膠 Raw adhesive | 淡黃色粘稠液 Light yellow viscous liquid | 9000±500 | 13KG/桶 | 適用於泡棉、布、皮革等材料定位接著，乾燥快、粘性維持時間長 Used for foam, fabric, and leather;Fast drying, long tack time.
| HD/TL-108H | 粉膠 Raw adhesive | 淡黃色粘稠液 Light yellow viscous liquid | 20000±500 | 13KG/桶 | 適用於泡棉、布、皮革等材料定位接著，乾燥快、粘性維持時間長 For foam, fabric, and leather;Fast drying, long tack time.
| HD/TL-101 | PU灌注膠 Adhesive for PU Injection | 淡黃色粘稠液 Light yellow viscous liquid | 300-500 | 3KG/罐 | 對PU注入體表面架橋膠 For PU injection surface cement.
| HD/TL-102 | TR灌注膠 Adhesive for TR Injection | 淡黃色粘稠液 Light yellow viscous liquid | 300-500 | 3KG/罐 | 對TR注入體表面架橋 For TR injection surface cement.
無苯處理劑（PU系列） TOLUENE-FREE POLYURETHANE PRIMERS | HD/TL-001A | 橡膠處理劑 Rubber Primer | 無色透明液體 Colorless transparent liquid | 10以下 | 3KG/罐 | 對橡膠、TPR處理效果佳，耐黃性佳，須添加B粉1-3%使用 For treating of rubber,TPR,Good yellowing resistance,Add1-3%B powder.
| HD/TL-002A | 橡膠處理劑 Rubber Primer | 無色透明液體 Colorless transparent liquid | 10以下 | 3KG/罐 | 對橡膠、TPR處理效果佳，須添加B粉1-3%使用 For treating of rubber,TPR,Add2-3%B powder.
| HD/TL-110 | PU、PVC、TPU處理劑 PU、PVC Primer | 無色透明液體 Colorless transparent liquid | 10以下 | 15KG/桶 | 處理PU、TPU、PVC、合成皮等,效果佳,乾燥快 Treat PU, synthetic leather,Excellent effect,Fast drying.
| HD/TL-111 | PU、PVC、TPU處理劑 PU、PVC Primer | 無色透明液體 Colorless transparent liquid | 10以下 | 15KG/桶 | 處理PU、TPU合成皮等,效果佳,乾燥快 Treat PU, synthetic leather,Excellent effect,Fast drying.
| HD/TL-112 | PU、PVC、TPU處理劑 PU、PVC Primer | 無色透明液體 Colorless transparent liquid | 10以下 | 15KG/桶 | 處理PVC、PU皮、人造皮,去污力強 Treat PVC leather, artificial leather, Good decontamination.
| HD/TL-168 | 油皮處理劑 Oil Lerther Primer | 淡黃色液體 Light yellow liquid | 400±7% | 3KG/罐 | 油皮打粗後處理，須添加5-8%HD-308使用 For treatuing of oil leather roughing.Add5-8%HD-308
| HD/TL-118 | 無苯阻色劑 Non-benzene color inhibitor | 淡黃色液體 Light yellow liquid | 400±7% | 3KG/罐 | 油皮打粗後處理，須添加5-8%HD-308使用 For treatuing of oil leather roughing.Add5-8%HD-308
| HD/TL-135 | 油皮處理劑 Oil Lerther Primer | 淡黃色液體 Light yellow liquid | 500±7% | 3KG/罐 | 油皮打粗後處理，須添加5-8%HD-308使用 For treatuing of oil leather roughing.Add5-8%HD-308
| HD/TL-330 | TPR處理劑 TPR Primer | 淡黃色液體 Light yellow liquid | 100以下 | 15KG/桶 | TPR表面處理 For treating of TPR
| HD/TL-331 | TPR處理劑 TPR Primer | 淡黃色液體 Light yellow liquid | 100以下 | 15KG/桶 | 處理加硫橡膠、TPR,對特殊橡膠有好的接著效果 Treat vulcanized rubber, TPR,Good adhesion for special rubber.
| HD/TL-781 | EVA處理劑 EVA Primer | 淡黃色液體 Light yellow liquid | 10以下 | 15KG/桶 | 對EVA打粗後處理效果佳，耐黃變好。For treating of EVA,Molded EVA after roughing,Good effect & yellowing resistance.
| HD/TL-782 | EVA處理劑 EVA Primer | 淡黃色液體 Light yellow liquid | 10以下 | 15KG/桶 | 對EVA打粗後處理效果佳，耐黃變好。For treating of EVA,Molded EVA after roughing,Good effect & yellowing resistance.
| HD/TL-780 | Molded EVA處理劑 Molded EVA Primer | 微濁螢光液體 Light misty fluorescence liquid | 100以下 | 2.5KG/罐 | 處理不打粗之Molded EVA,初期性佳，須添加5%硬化劑HD-308 Treat Molded EVA,Good initial strengt添,Add 5% hardener HD-308
| HD/TL-77F | Molded EVA處理劑 Molded EVA Primer | 微濁螢光液體 Light misty fluorescence liquid | 100以下 | 2.5KG/罐 | 處理不打粗之Molded EVA,初期性佳，須添加5%硬化劑HD-308 Treat Molded EVA,Good initial strengt添,Add 5% hardener HD-308
| UV-66 | Molded EVA處理劑 Molded EVA Primer | 微濁螢光液體 Light misty fluorescence liquid | 10以下 | 15KG/桶 | 處理不打粗之Molded EVA，初期性佳，必須經UV照射， Treat Molded EVA,Good initial strength,Must use UV light.
| UV-67 | Molded EVA處理劑 Molded EVA Primer | 微濁螢光液體 Light misty fluorescence liquid | 10以下 | 15KG/桶 | 處理Molded EVA、射出EVA,初期性佳，耐黃變性好,必須經UV照射, Treat Molded EVA, Injection EVA,Good initial strength and yellowing resistance,Must use UV light.
| UV-68 | Molded EVA處理劑 Molded EVA Primer | 微濁螢光液體 Light misty fluorescence liquid | 10以下 | 15KG/桶 | 處理尼龍底、超輕量底等特殊材料，效果佳，必須經UV照射， Treat Nylon soles,Solyte sole etc,Excellent effec,Must use UV light.
| HD/TL-121 | 尼龍處理劑 Nylon Primer | 無色透明液體 Colorless transparent liquid | 100以下 | 15KG/桶 | 處理尼龍底、尼龍布、海翠等，效果佳,添加5%硬化劑 Treat Nylon soles, cloths, Hytrel etc.Excellent effect,Add 5－8% hardener
| HD/TL-171-2 | 尼龍處理劑 Nylon Primer | 微黃色透明液體 light yellow transparent liquid | 100以下 | 15KG/桶 | 處理尼龍底、尼龍布、海翠等，效果佳,添加5%硬化劑 Treat Nylon soles, cloths, Hytrel etc.Excellent effect,Add 5－8% hardener
| H-2 | 無苯後套處理劑 Toluene-Free Counter Primer | 淡黃色粘稠液 Light yellow viscous liquid | 50±10 | 15KG/桶 | 無苯後套浸泡處理用（CR） For treating of TR or Sylene counter.Non-Toluene.
| HD/TL-872 | 無苯後套處理劑 Toluene-Free Counter Primer | 淡黃色粘稠液 Light yellow viscous liquid | 50±10 | 15KG/桶 | 無苯後套浸泡處理用（SBS） For treating of TR or Sylene counter.Non-Toluene.
硫化鞋用水性系列 W/B FOR AUTOCLAVE SHOES | HD/TL-L88 | 硫化鞋用水性膠 W/B adhesive for vulcanized shoes | 白色粘稠液 White viscous liquid | 1800-3000 | 15KG/桶 | 適用於天然皮、PU、尼龍布、帆布等，環保無公害For bonding of leather,PU,Nylon upper,Canvas etc,Environmentally safe.
| HD/TL-L89 | 硫化鞋用水性膠 W/B adhesive for vulcanized shoes | 白色粘稠液 White viscous liquid | 1800-3000 | 15KG/桶 | 適用於天然皮、PU、尼龍布、帆布等，環保無公害For bonding of leather,PU,Nylon upper,Canvas etc,Environmentally safe.
| HD/TL-L110 | 硫化鞋用鞋面清潔劑 S/B cleaner for vulcanized shoe uppers | 無色透明液體 Colorless transparent liquid | 10以下 | 15KG/桶 | 適用於人造皮等，乾燥後無溶劑味道，無留痕 For treating of synthetic leather etc.Non mark and no solvent smell after drying.
| HD/TL-L001 | 硫化鞋用橡膠、生膠處理劑 S/B primer for foxing and rubber | 無色透明液體 Colorless transparent liquid | 10以下 | 15KG/桶 | 適用於生膠、橡膠等，乾燥後無溶劑味道，無留痕 For treating of Rubber etc.Non mark and no solvent smell after drying.
| HD/TL-L135 | 油皮處理劑 Oil Lerther Primer | 半透明白濁溶液 Semi-transparent misty liquid | 400-600 | 3KG/罐 | 油皮打粗後處理，需加入10－15%HD-L308使用 For treating of oil leather roughing,Add10-15%HD-L308
| HD/TL-L235 | 硫化鞋專用橡膠粘接劑 Rubber adhesive for vulcanized shoes | 淡黃色液體 Light yellow liquid | 500-1500 | 3KG/罐 | 橡膠溶劑膠，乾燥後無溶劑味道也不，白色圍條上不黃變 Solvent-Based cement for Rubber,No solvent smell and no yellowing on white foxing tape
| HD/TL-L308 | 硫化鞋處理劑用硬化劑 Hardener for primer | 無色透明液體 Colorless transparent liquid |  | 0.75KG/罐 | 適用於水性硫化處理劑，增加處理效果 Use with W/B primer,Enhance bonding effect
清潔劑系列 CLEANERS | HD/TL-109-2 | 無甲苯清潔劑 Toluene-free cleaner | 無色透明液體 Colorless transparent liquid | 10以下 | 15KG/桶 | 多用途表面清潔劑，去污強，乾燥快 Multi-purposes surface cleaner,Strong cleaning effect,Fast drying.
| HD/TL-109 | 無甲苯清潔劑 Toluene-free cleaner | 無色透明液體 Colorless transparent liquid | 10以下 | 15KG/桶 | 多用於表面清潔劑，去污強，乾燥快 Multi-purposes surface cleaner,Strong cleaning effect,Fast drying.
| HD/TL-109-1 | 無甲苯清潔劑 Toluene-free cleaner | 無色透明液體 Colorless transparent liquid | 10以下 | 15KG/桶 | 多用途表面清潔劑，可用於稀釋噴膠 Multi-purposes surface cleaner,Thinner of Spray adhesives.
| SY-1086(HD/TL) | 水性清潔劑 Water-Based Cleaner | 無色透明液體 Colorless transparent liquid | 10以下 | 15KG/桶 | 多用於表面清潔，可用於清潔RB等材質 Multi-purposes surface cleaner for RB.materials
| HD/TL-880 | 水性清潔劑 Water-Based Cleaner | 無色透明液體 Colorless transparent liquid | 10以下 | 15KG/桶 | 多用於表面清潔，可用於清潔TPU等材質 Multi-purposes surface cleaner for TPU..materials
| HD/TL-550S | 酸性水洗劑 Acid degreasing agent | 淺綠透明液體 Shallow green transparent liquid | 10以下 | 20KG/桶 | 多用途表面清潔劑，去汙強 Multi-purposes surface cleaner,Strong Cleaning effect.
| HD/TL-558S | 中和液水洗劑 Acid liquid | 淺綠透明液體 Shallow green transparent liquid | 10以下 | 20KG/桶 | 多用途表面清潔劑，去汙強 Multi-purposes surface cleaner,Strong Cleaning effect.
| HD/TL-559S | 酸性水洗劑 Acid degreasing agent | 淺綠透明液體 Shallow green transparent liquid | 10以下 | 20KG/桶 | 多用途表面清潔劑，去汙強 Multi-purposes surface cleaner,Strong Cleaning effect.
| HD/TL-1020J | 鹼性水洗劑 Alkaline degreasing agent | 淺綠透明液體 Shallow green transparent liquid | 10以下 | 20KG/桶 | 多用途表面清潔劑，去汙強 Multi-purposes surface cleaner,Strong Cleaning effect.
硬化劑 Hardener | HD/TL-305 | RC硬化劑 RC Hardener | 透明液體 Transparent liquid | 10以下 | 0.8KG/罐 | 適用於PU膠，增加效果及初期黏著力 Use with PU adhesives to enhance bonding effect and initial bonding strength.
| HD/TL-306 | RN硬化劑 RN Hardener | 透明液體 Transparent liquid | 10以下 | 0.8KG/罐 | 適用於PU膠，耐黃性佳 Use with PU adhesives to enhancebonding effect.Good yellowing resistance.
| HD/TL-307 | RN硬化劑 RN Hardener | 透明液體 Transparent liquid | 10以下 | 0.8KG/罐 | 適用於PU膠，耐黃性佳 Use with PU adhesives to enhance bonding effect.Good yellowing resistance.
| RN | RN硬化劑 RN Hardener | 透明液體 Transparent liquid | 10以下 | 0.8KG/罐 | 適用於PU膠，耐黃性佳 Use with PU adhesives to enhance bonding effect.Good yellowing resistance.
| HD/TL-308-1 | RFE硬化劑 RFE Hardener | 透明液體 Transparent liquid | 10以下 | 0.8KG/罐 | 適用於處理劑的添加，耐黃效果佳，增加效果及初期黏著力 Use with primer. Good yellowing resistance. Enhance bonding performance and initial bonding strength.
| HD/TL-308 | RFE硬化劑 RFE Hardener | 淡黃色液體 Light yellow liquid | 10以下 | 0.75KG/罐 | 適用於CR、處理劑及PU膠，增加效果及初期黏著力 Use with CR, primer, and PU adhesive. Enhance bonding performance and initial bonding strength.
| RFE | RFE硬化劑 RFE Hardener | 淡黃色液體 Light yellow liquid | 10以下 | 0.8KG/罐 | 適用於CR、處理劑及PU膠，增加效果及初期黏著力 Use with CR, primer, and PU adhesive. Enhance bonding performance and initial bonding strength.
| HD/TL-309 | 硬化劑 Hardener | 透明液體 Transparent liquid | 10以下 | 0.8KG/罐 | 適用於水性PU膠，耐黃性佳 Use with Water-Based PU adhesives to enhance various bonding effect.Good yellowing resistance.